## Sheet1
附件1
建设工程质量检测资质拟新增可选检测项目及参数清单
序号 | 检测专项 | 检测项目 |  | 可选参数 | 依据标准 | 主要仪器设备 | 该项参数必要性
1 | 建筑材料及构配件 | 水泥 |  | 细度 | 《水泥细度检验方法 筛析法》（GB/T 1345-2005） | 负压筛析仪、天平 | 委托检测有一定的业务需求量
2 |  |  |  | 比表面积 | 《水泥比表面积测定方法 勃氏法》（GB/T 8074-2008） | 天平、烘箱、比表面积测定仪、秒表
3 |  |  |  | 密度 | 《水泥密度测定方法》（GB/T 208-2014） | 0.9mm方孔筛、李氏瓶、恒温水槽、天平、温度计
4 |  |  |  | 烧失量 | 《水泥化学分析方法》（GB/T 176-2017） | 高温炉、分析天平、瓷坩埚
5 |  |  |  | 标准稠度用水量 | 《水泥标准稠度用水量、凝结时间与安定性检验方法》 （GB/T 1346-2024） | 水泥标准稠度和凝结时间测定仪
6 |  |  |  | 胶砂流动度 | 《水泥胶砂流动度测定方法》（GB/T 2419-2005） | 胶砂流动度测定仪、水泥胶砂搅拌机、试模、天平、卡尺
7 |  |  |  | 水泥中水溶性铬(V) | 《水泥中水溶性铬（Ⅵ）的限量及测定方法》 （GB 31893-2015） | 分光光度计（GB175-2023水泥标准变化后重要检测项目）
8 |  | 砖、砌块、瓦、墙板 |  | 尺寸偏差 | 《砌墙砖试验方法》（GB/T 2542-2012） | 砖用卡尺
9 |  |  |  | 外观质量 |  | 砖用卡尺、钢直尺
10 |  | 土 |  | 含水率 | 《土工试验方法标准》（GB/T 50123-2019） | 烘箱、电子天平、电子台秤
11 |  |  |  | 相对密度 |  | 量筒、天平、台秤、击锤、金属容器
12 |  |  |  | 颗粒分析 |  | 筛析法（试验筛、天平、台秤、振筛机）
13 |  |  |  | 比重试验 |  | 比重瓶、天平、恒温水槽、温度计、烘箱
14 |  |  |  | 有机质试验 |  | 分析天平、油浴锅、温度计
15 |  |  |  | 界限含水率 |  | 液塑限联合测定仪
16 |  | 钢筋(含焊接与机械连接)（钢筋焊接网） |  | 拉伸试验 | 《钢筋混凝土用钢筋焊接网 试验方法》 （GB/T 33365-2016） | 拉力试验机、钢筋弯曲试验机 | 《混凝土结构工程施工质量验收规范》（GB 50204-2015）第5.2.2条对于钢筋焊接网，材料进场还需按现行行业标准《钢筋焊接网混凝土结构技术规程》（JGJ 114-2014）的有关规定检验弯曲、抗剪等项目。
17 |  |  |  | 弯曲试验
18 |  |  |  | 抗剪力试验
19 |  |  |  | 重量偏差
20 |  |  |  | 钢筋抗拉强度实测值与屈服强度实测值的比值 | 《钢筋混凝土用钢材试验方法》（GB/T 28900-2022） 《金属材料 拉伸试验 第1部分：室温试验方法》 （GB/T 228.1-2021） | 万能试验机 | 《混凝土通用结构》（GB 55008-2021）中有要求，报告中需要体现，这两个都是根据抗拉强度和屈服强度计算所得，不知是否还需要单独列为参数。
21 |  |  |  | 屈服强度实测值与屈服强度的比值
22 | 建筑材料及构配件 | 建筑消能减震装置*/位移相关型阻尼器 |  | 第2刚度 | 《建筑消能阻尼器》（JG/T 209-2012） 《建筑消能减震技术规程》（JGJ 297-2013） | 消能减震装置试验系统 | 该参数与屈服承载力、弹性刚度、设计承载力、延性系数、滞回曲线面积、极限位移、极限承载力同为标准中力学性能要求参数。
23 |  |  |  | 表观剪应变极限值
24 |  |  |  | 表观剪切模量
25 |  |  |  | 损耗因子
26 |  |  |  | 耐久性 | 《建筑隔震工程施工及验收规范》（JGJ 360-2015） | 消能减震装置试验系统 | 该参数是检验产品耐久性的重要指标，在标准4.3条中有说明。
27 |  | 建筑消能减震装置*/速度相关型阻尼器 |  | 阻尼指数 | 《建筑消能阻尼器》（JG/T 209-2012） 《建筑消能减震技术规程》（JGJ 297-2013） | 消能减震装置试验系统 | 该参数与最大阻尼力、阻尼力与速度相关规律、滞回曲线、极限位移同为标准中力学性能要求参数。
28 |  |  |  | 阻尼系数
29 |  |  |  | 耐久性 | 《建筑隔震工程施工及验收规范》（JGJ 360-2015） | 消能减震装置试验系统 | 该参数是检验产品耐久性的重要指标，在标准4.3条中有说明。
30 |  | 建筑隔震装置*/叠层橡胶隔震支座 |  | 动摩擦系数 | 《橡胶支座 第5部分：建筑隔震弹性滑板支座》 （GB/T 20688.5-2014） | 隔震装置试验系统 | 该参数为标准中力学性能要求参数。
31 |  |  |  | 初始刚度
32 |  | 材料中有害 物质* |  | 总铅含量 | 《涂料中可溶性有害元素含量的测定》 （GB/T 23991-2009） | 检出限适当的分析仪器：如原子吸收光谱仪、电感耦合等离子体原子发射光谱仪等。 | 国家强制性标准《建筑防水卷材安全和通用技术规范》（GB 45320-2025）必须检测项目，《弹性体/塑性体改性沥青防水卷材》（GB/T 18242-2025）标准变更后防水卷材重要检测项目。
33 |  |  |  | 汞 | 《墙体材料中可浸出有害物质的测定方法》 （GB/T 39804-2021） | 原子荧光 | 国家强制性标准《墙体材料可浸出有害金属元素限值》（GB 46040-2025）中必须检测项目。
34 |  |  |  | 砷 |  | 电感耦合等离子体质谱法（ICP-MS）
35 |  |  |  | 镉 |  | 电感耦合等离子体质谱法（ICP-MS）
36 |  |  |  | 锰 |  | 电感耦合等离子体质谱法（ICP-MS）
37 |  |  |  | 释放氨含量 | 《混凝土外加剂中释放氨的测试方法》 （GB/T 18588-2025） | 天平、滴定管 | 国家强制性标准《混凝土外加剂安全技术规范》（GB 46039-2025）有害物质必检参数。
38 |  |  |  | 残留甲醛含量 | 《混凝土外加剂中残留甲醛的测试方法 》 （GB/T 31040-2025） | 分光光度计
39 |  | 结构保温一体化材料* | 保温砂浆 （大模内置） | 导热系数 | 《建筑保温砂浆》（GB/T 20473—2021） | 导热系数仪 | 地方标准《现浇混凝土大模内置保温系统应用技术标准》（XJJ 108—2019）4.0.5条有要求，目前在疆内的现浇混凝土大模内置保温系统中有应用工程验收需要进行检测。
40 |  |  |  | 抗压强度 |  | 万能材料试验机
41 |  |  |  | 线收缩率 |  | 立式砂浆收缩仪、恒温恒湿试验箱
42 |  |  |  | 燃烧性能等级 |  | 建材不燃性试验机
43 | 建筑材料及构配件 | 结构保温一体化材料* | 自保温砌块 | 密度 | 《混凝土砌块和砖试验方法》(GB/T 4111) | 钢直尺、烘箱 | 《自保温砌块应用技术标准》（XJJ 109—2019）修订后密度在标准地方标准中规定的有试验方法，标准7.2.2条明确自保温砌块验收需检测上述三项项目。
44 |  |  |  | 抗压强度 | 《自保温砌块应用技术标准》（XJJ 109—2019） | 万能材料试验机
45 |  |  |  | 导热系数 | 《绝热材料稳态热阻及有关特性的测定 防护热板法》 （GB/T 10294-2008） | 导热系数仪
46 |  |  | 自保温砌块专用砌筑砂浆 | 抗压强度 | 《蒸压加气混凝土墙体专用砂浆 》（JC/T 890-2017） | 万能材料试验机 | 《自保温砌块应用技术标准》（XJJ 109—2019）标准7.2.5条要求保温砌块用砌筑砂浆需要检测上述两项，工程验收需要。
47 |  |  |  | 保水率 |  | 圆形试模、天平、烘箱
48 |  |  | 自保温砌块专用抗裂砂浆 | 拉伸粘结强度 | 《模塑聚苯板薄抹灰外墙外保温系统材料》 （GB/T 29906-2013） | 万能材料试验机 | 《自保温砌块应用技术标准》（XJJ 109—2019）标准7.2.5条要求保温砌块用抗裂砂浆需要检测上述一项，工程验收需要。
49 |  |  | 自保温砌块系统用保温模板 | 抗冲击强度 | 《外墙外保温工程技术标准》（JGJ 144-2019） | 钢球 | 《自保温砌块应用技术标准》（XJJ 109—2019）标准7.2.5条要求保温砌块用保温模板需要检测上述二项，工程验收需要。
50 |  |  |  | 抗弯荷载 | 《玻璃纤维增强水泥轻质多孔隔墙条板》 （GB/T 19631-2005） | 抗弯荷载试验机
51 |  |  | 自保温砌块系统用镀锌电焊网 | 镀锌层质量 | 《镀锌电焊网》（GB/T 33281-2016） | 天平 | 《自保温砌块应用技术标准》XJJ 109—2019标准7.2.5条要求保温砌块用镀锌电焊网见证试验要验收这两项。
52 |  |  |  | 焊点抗拉力 |  | 拉力试验机
53 |  |  | 现浇混凝土复合外保温模板系统用保温模板 | 面密度 | 《玻璃纤维增强水泥轻质多孔隔墙条板》 （GB/T 19631-2005） | 天平、烘箱 | 《现浇混凝土复合外保温模板应用技术标准》（XJJ 109—2019）7.2.2条见证检验复检项目。
54 |  |  |  | 抗冲击强度 | 《外墙外保温工程技术标准》（JGJ 144-2019） | 钢球
55 |  |  |  | 抗折破坏荷载 | 《玻璃纤维增强水泥轻质多孔隔墙条板》 （GB/T 19631-2005） | 抗弯荷载试验机
56 |  |  |  | 拉伸粘结强度 | 《外墙外保温工程技术标准》（JGJ 144-2019） | 万能材料试验机
57 |  |  |  | 燃烧性能等级 | 《建筑材料及制品燃烧性能分级》（GB 8624-2012） | 建筑材料燃烧性能试验机
58 |  |  |  | 热阻 | 《绝热 稳态传热性质的测定 标定和防护热箱法》（GB/T 13475-2008） | 建筑材料传热系数测定仪
59 | 建筑节能 | 保温、绝热材料（建筑用岩棉绝热制品） |  | 酸度系数 | 《矿物棉及其制品试验方法》（GB/T 5480-2017） 《纤维玻璃化学分析方法》（GB/T 1549-2008） | 原子吸收分光光度计、可见分光光度计、滴定管、电子天平电热鼓风干燥箱或电感耦合等离子发射光谱仪 | 《新疆维吾尔自治区建筑外保温系统材料应用防火暂行规定》（新公消8号文）第八条当采用岩棉作为建筑外墙保温材料 含防火隔离带 )时，应当选用达到《建筑外墙外保温岩棉制品》（GB/T25975-2010）各项技术性能指标的垂摆法岩棉保温板，其酸度系数≧1.8、密度≧100kg/m3,应采用竖丝岩棉,严禁使用平板岩棉保温板作为建筑外墙保温材料。
60 |  | 建筑外窗 |  | 空气声隔声性 | 《建筑门窗空气声隔声性能分级及检测方法》 （GB/T 8485-2008） | 建筑门窗空气声隔声性能装置 | 国家强制性规范《住宅项目规范》（GB 55038-2025）6.1.2条要求，住建部好房子标准"6633" 即 "六不六防三省三要"中不吵：墙体、楼板隔声性能好，邻里干扰小的具体检测项目
61 | 建筑节能 | 电线电缆 |  | 绝缘电阻 | 《电线电缆电性能试验方法 第5部分：绝缘电阻试验》（GB/T 3048.5-2007） | 绝缘电阻测试仪、恒温水浴箱 | 委托检测有一定的业务需求量
62 |  |  |  | 耐击穿 | 《电线电缆电性能试验方法 第8部分：交流电压试验》（GB/T 3048.8-2007） | 耐压测试仪、恒温水浴箱
63 |  |  |  | 导体直径（截面积） | 《裸电线试验方法 第2部分：尺寸测量》 （GB/T4909.2-2009） | 千分尺、游标卡尺、投影仪或放大镜 | 委托检测有一定的业务需求量
64 |  |  |  | 绝缘厚度 | 《电缆和光缆绝缘和护套材料通用试验方法 第11部分：通用试验方法 厚度和外形尺寸测量 机械性能试验》（GB/T 2951.11-2008） 《额定电压450/750V及以下聚氯乙烯绝缘电缆 第2部分：试验方法》（GB/T 5023.2-2008） | 读数显微镜或投影仪 | 委托检测有一定的业务需求量
65 | 主体结构及 装饰装修 | 吸声用穿孔石膏板* |  | 含水率 | 《吸声用穿孔石膏板》（JC/T 803-2007） | 电热鼓风干燥箱、电子天平 | 委托检测有一定的业务需求量
66 |  |  |  | 断裂荷载 |  | 微机控制电子万能试验机
67 |  | 装饰石膏板* |  | 含水率 | 《装饰石膏板》（JC/T 799-2016） | 电热鼓风干燥箱、电子天平
68 |  |  |  | 单位面积重量 |  | 电子秤
69 |  |  |  | 断裂荷载 |  | 微机控制电子万能试验机
70 |  | 嵌式装饰石膏板* |  | 含水率 | 《嵌装式装饰石膏板》（JC/T 800-2007） | 电热鼓风干燥箱、电子天平
71 |  |  |  | 单位面积重量 |  | 电子秤
72 |  |  |  | 断裂荷载 |  | 微机控制电子万能试验机
73 |  | 建筑隔声性能现场检测* |  | 室内噪声级 | 《民用建筑隔声设计规范》（GB 50118-2010） 《声学 建筑和建筑构件隔声测量 第4部分：房间之间空气声隔声的现场测量》（GB/T 19889.4-2005） 《声学 建筑和建筑构件隔声测量 第5部分:外墙构件和外墙空气声隔声的现场测量》（GB/T 19889.5-2006） | 现场声学检测设备 | 国家强制性规范《建筑环境通用规范》（GB 55016-2021）2.4.2条要求进行检测，住建部好房子标准"6633" 即 "六不六防三省三要"中不吵：墙体、楼板隔声性能好，邻里干扰小的具体检测项目
74 |  |  |  | 隔声性能
75 |  |  |  | 混响时间
76 |  |  |  | 楼板的计权标准化撞击声压级 | 《声学 建筑和建筑构件隔声测量 第7部分：撞击声隔声的现场测量》 （GB/T 19889.7-2022） | 现场声学检测设备 | 国家强制性规范《住宅项目规范》（GB 55038-2025）6.1.2条要求，住建部好房子标准"6633" 即 "六不六防三省三要"中不吵：墙体、楼板隔声性能好，邻里干扰小的具体检测项目
77 |  | 现场防串味性能检测* |  | 气密性 | 《建筑通风和排烟系统用防火阀门》 （GB 15930-2024） | 建筑通风和排烟系统用防火阀门检测系统 | 住建部好房子标准"6633" 即 "六不六防三省三要"中不臭：排水系统防返臭、垃圾处理无异味、室内空气清新具体检测项目
78 |  |  |  | 通风动力性能
79 |  |  |  | 风帽避风性能
80 | 钢结构 | 高强度螺栓及普通紧固件（钢网架螺栓球节点用高强度螺栓） |  | 拉力载荷 | 《钢网架螺栓球节点用高强度螺栓》 （GB/T 16939-2016） | 拉力试验机 | 《钢结构工程施工质量验收标准》（GB 50205-2020）4.7.3 对建筑结构安全等级为一级或跨度60m及以上的螺栓球节点钢网架、网壳结构,其连接高强度螺栓应按现行国家标准《钢网架螺栓球节点用高强度螺栓》（GB/T 16939-2016）进行拉力载荷试验。
81 |  | 高强度螺栓及普通紧固件 |  | 高强度螺栓终拧质量 | 《钢结构工程施工质量验收标准》(GB 50205-2020) | 预制式数显扭力扳手 | 《钢结构工程施工质量验收标准》（GB 50205-2020）6.3.3/6.3.4
82 | 市政工程材料 | 土、无机结合稳定材料 |  | 硫酸盐含量 | 《公路工程集料试验规程》（JTG 3432-2024） | 箱式高温电阻炉、电子天平 | 《公路路面基层施工技术细则》 （JTG/T F20-2015）表3.7.2
83 |  |  |  | pH值 | 《土工试验方法标准》（GB/T 50123-2019） 《公路土工试验规程》（JTG 3430-2020） | 酸度计 | 《园林绿化工程施工及验收规范》 （CJJ 82-2012）4.3.1条
84 |  |  |  | 全盐含量 | 《森林土壤水溶性盐分分析》（LY/T 1251-1999） | 电子天平、烘箱
85 |  |  |  | 配合比设计 | 《公路工程无机结合料稳定材料试验规程》 （JTG 3441—2024） | 电子天平、电热鼓风干燥箱、多功能电动击实仪、路面材料强度试验仪、游标卡尺 | 《公路路面基层施工技术细则》 （JTG/T F20-2015）
86 |  |  |  | 延迟时间
87 |  | 掺合料（粉煤灰、钢渣） |  | 密度 | 《用于水泥和混凝土中的粉煤灰》（GB/T 1596-2017） | 电子天平、高低温恒温水浴 | 《公路桥涵施工技术规范》 （JTG/T 3650-2020） P396-397
88 |  |  |  | 需水量比 |  | 电子天平、水泥胶砂流动度测定仪
89 |  |  |  | 含水量 |  | 电子天平、电热鼓风恒温干燥箱
90 |  |  |  | 三氧化硫含量 |  | 电子天平、箱式电阻炉
91 |  |  |  | 安定性 |  | 电子天平、水泥净浆搅拌机、标准恒温恒湿养护箱、沸煮箱
92 |  |  |  | 活性指数 |  | 水泥胶砂搅拌机、水泥胶砂振实台、标准恒温恒湿养护箱、全自动抗折抗压强度一体机
93 |  |  |  | 碱含量 |  | 电子天平、火焰光度计
94 |  |  |  | 流动度比 | 《用于水泥、砂浆和混凝土中的粒化高炉矿渣粉》（GB/T 18046-2017） | 电子天平、水泥胶砂搅拌机、水泥胶砂流动度测定仪、游标卡尺
95 |  |  |  | 氯离子含量 |  | 电子天平
96 |  | 水泥 |  | 细度 | 《水泥细度检验方法 筛析法》（GB/T 1345-2005） | 负压筛析仪、天平 | 委托检测有一定的业务需求量
97 |  |  |  | 比表面积 | 《水泥比表面积测定方法 勃氏法》（GB/T 8074-2008） | 天平、烘箱、比表面积测定仪、秒表
98 |  |  |  | 密度 | 《水泥密度测定方法》（GB/T 208-2014） | 0.9mm方孔筛、李氏瓶、恒温水槽、天平、温度计
99 |  |  |  | 烧失量 | 《水泥化学分析方法》（GB/T 176-2017） | 高温炉、分析天平、瓷坩埚
100 |  |  |  | 标准稠度用水量 | 《水泥标准稠度用水量、凝结时间与安定性检验方法》（GB/T 1346-2024） | 水泥标准稠度和凝结时间测定仪
101 |  |  |  | 胶砂流动度 | 《水泥胶砂流动度测定方法》（GB/T 2419-2005） | 胶砂流动度测定仪、水泥胶砂搅拌机、试模、天平、卡尺
102 | 市政工程材料 | 沥青及乳化沥青 |  | 乳化沥青储存稳定性 | 《公路工程沥青及沥青混合料试验规程》 （JTG 3410-2025） | 乳化沥青存储稳定性试验器 | 《公路沥青路面施工技术规范》 （JTG F40-2004） 表4.3.2
103 |  |  |  | 储存稳定性 |  | 沥青乳液稳定性试验管 | 《公路沥青路面施工技术规范》 （JTG F40-2004）规范中有明确技术要求的参数
104 |  |  |  | 储存稳定性（离析或48h软化点差） |  | 烘箱、冰箱
105 |  |  |  | 韧性 |  | 烘箱、黏韧性测定仪
106 |  |  |  | 黏韧性 |  | 烘箱、黏韧性测定仪
107 |  |  |  | 沥青抗剥落剂性能评价 |  | 烘箱、稳定度试验仪 | 指导路面铺设施工中抗剥落剂应当进行此验证
108 |  |  |  | 沥青与粗集料粘附性
109 |  |  |  | 浸水残留稳定度
110 |  |  |  | 冻融劈裂抗拉强度比
111 |  | 沥青混合料 |  | 理论最大相对密度 |  | 最大理论相对密度仪、烘箱、天平、标准恒温水浴 | 沥青混合料计算空隙率、压实度
112 |  |  |  | 空隙率 |  | 浸水天平、烘箱 | 《公路沥青路面施工技术规范》 （JTG F40-2004）规范中有明确技术要求的参数
113 |  |  |  | 矿料间隙率 |  | 浸水天平、烘箱
114 |  |  |  | 饱和度 |  | 浸水天平、烘箱
115 |  |  |  | 谢伦堡析漏损失 |  | 拌和机、烘箱
116 |  |  |  | 肯塔堡飞散损失 |  | 马歇尔电动击实仪、洛杉矶磨耗试验机、恒温水槽、烘箱、天平
117 |  |  |  | 抗弯拉强度 |  | 万能材料试验机、LVDT位移传感器、恒温水槽、天平
118 |  |  |  | 最大弯拉应变
119 |  |  |  | 弯曲劲度模量
120 |  |  |  | 渗水系数 |  | 路面渗水仪
121 |  | 骨料、集料 | 细骨料 | 空隙率 | 《公路工程集料试验规程》（JTG 3432-2024） | 天平、容量筒、烘箱 | 《公路桥涵施工技术规范》（JTG/T 3650-2020）第6章混凝土工程对细集料的技术指标要求
122 |  |  |  | 堆积密度 |  | 天平、容量筒、烘箱 | 《公路桥涵施工技术规范》（JTG/T 3650-2020）第6章混凝土工程对细集料的技术指标要求
123 |  |  |  | 表观相对密度 |  | 恒温水槽、李氏比重瓶 | 《公路沥青路面施工技术规范》 （JTG F40-2004）规范中有明确技术要求的参数
124 |  |  | 粗骨料 | 吸水率 |  | 烘箱、天平、试验筛 | 《公路桥涵施工技术规范》（JTG/T 3650-2020）第6章混凝土工程对粗集料的技术指标要求
125 |  |  |  | 有机物 |  | 天平、量筒、玻璃色标、高温电炉 | 《公路桥涵施工技术规范》（JTG/T 3650-2020）第6章混凝土工程对粗集料的技术指标要求;《城镇道路工程施工与质量验收规范》（CJJ 1-2008）混凝土面层粗集料技术要求
126 |  |  |  | 含水率 |  | 烘箱、天平 | 《公路沥青路面施工技术规范》 （JTG F40-2004）规范中有明确技术要求的参数
127 |  |  |  | 洛杉矶磨耗值 |  | 洛杉矶磨耗试验机
128 |  |  |  | 硫化物及硫酸盐（按SO3质量计） | 《建设用卵石、碎石》（GB/T 14685-2022） | 烘箱、天平、高温炉 | 《公路桥涵施工技术规范》（JTG/T 3650-2020）第6章混凝土工程对粗集料的技术指标要求，《城镇道路工程施工与质量验收规范》（CJJ 1-2008）混凝土面层粗集料技术要求
129 |  | 螺栓、锚具夹具及连接器* |  | 保证荷载 | 《钢结构用高强度大六角头螺栓连接副》 （GB/T 1231-2024） | 万能材料试验机 | 《钢结构用高强度大六角头螺栓连接副》（GB/T 1231-2024）表12、表10
130 |  |  |  | 楔负荷载 |  | 万能材料试验机 | 《钢结构用高强度大六角头螺栓连接副》（GB/T 1231-2024）表12、表10
131 | 道路工程 | 沥青混合料混路面 |  | 地下病害体综合探测与风险评估(脱空、空洞、松散体、富水体) | 《城市地下病害体综合探测与风险评估技术标准》 （JGJ/T 437-2018）只做探地雷达法 | 探地雷达综合检测车 | 《城市地下病害体综合探测与风险评估技术标准》 （JGJ/T 437-2018）规范中的必要参数
132 |  |  |  | 车辙（激光车辙仪法） | 《公路路基路面现场测试规程》（JTG 3450-2019） | 激光路面断面测试系统 | 《公路工程质量检验评定标准第一册土建工程》（JTG F80/1-2017）验收评定规范中的参数
133 |  |  |  | 路面表观损坏（图像视频法） |  | 路面病害破损检测系统
134 |  |  |  | 路面表观损坏（人工法） |  | 钢卷尺、钢直尺
135 |  | 基层及底基层 |  | 洒布量 |  | 托盘、电子天平
136 |  |  |  | 基层芯样完整性 | 《公路路面基层施工技术细则》（JTG/TF20-2015） | 钢直尺 | 《公路路面基层施工技术细则》（JTG/TF20-2015）规范中的参数
137 |  |  |  | 透层油渗透深度 | 《公路路基路面现场测试规程》（JTG 3450-2019） | 钢直尺、混凝土钻孔取芯机 | 《公路沥青路面施工技术规范》（JTG/TF40-2004）规范中的参数
138 |  | 水泥混凝土路面* |  | 弯拉强度 | 《公路工程水泥及水泥混凝土试验规程》 （JTG 3420-2020） | 电液式压力试验机、钢直尺、混凝土抗折夹具 | 《公路工程质量检验评定标准第一册土建工程》（JTG F80/1-2017）验收评定规范中的参数
139 |  |  |  | 相邻板高差 | 《公路工程质量检验评定标准第一册土建工程》 （JTG F80/1-2017） | 钢卷尺、钢直尺
140 |  |  |  | 横向力系数 | 《公路路基路面现场测试规程》（JTG 3450-2019） | 横向力摩擦系数测试系统
141 |  |  |  | 水泥混凝土强度（回弹仪法） |  | 数显混凝土回弹仪、碳化深度测量仪
142 |  |  |  | 水泥混凝土强度（取芯法） |  | 混凝土钻孔取芯机、电液式压力试验机
143 |  |  |  | 水泥混凝土路面错台 |  | 3m直尺、楔形塞尺
144 | 地基基础 | 地基及复合地基 |  | 湿陷系数试验 | 《土工试验方法标准》（GB/T 50123-2019） | 固结仪 | 常见设计文件要求，用于验收检测，判定地基处理后湿陷性土的湿陷性是否消除
145 |  |  |  | 静力触探试验 | 《建筑地基检测技术规范》（JGJ 340-2015） | 静力触探仪 | 常见设计文件要求，判定天然地基及人工地基的地基承载力、变形参数和评价地基处理效果。
146 |  |  |  | 多道瞬态面波试验 |  | 面波仪 | 常见设计文件要求，评价地基均匀性，判定砂土地基液化，提供动弹性模量等动力参数。
147 |  |  |  | 超重型圆锥动力触探 |  | 动力触探仪 | 必备参数中缺少此项，用于评价密实碎石土、极软岩和软岩等地基土性状和判定地基承载力。
148 |  |  |  | 地基浸水载荷试验 | 《湿陷性黄土地区建筑标准》（GB 50025-2018） | 载荷仪 | 常见设计文件要求，确定地基在饱和状态下的承载力及湿陷变形参数。
149 |  |  |  | 复合地基浸水载荷试验 |  | 载荷仪 | 常见设计文件要求，确定复合地基在饱和状态下的承载力及湿陷变形参数。
150 |  | 桩的承载力 |  | 桩身内力测试 | 《建筑基桩检测技术规范》（JGJ 106-2014） | 桩身内力测试仪 | 常用于设计文件中试桩要求，可取得桩的侧阻力、端阻力、桩身弯矩分布、负摩阻力及中性点位置、打桩监控。
151 |  |  |  | 单桩竖向静载荷浸水试验 | 《湿陷性黄土地区建筑标准》（GB 50025-2018） | 载荷仪 | 测试浸水条件下桩侧负摩阻力、中性点深度及桩周土饱和状态下单桩承载力。
152 | 桥梁与地下工程 | 隧道主体结构 |  | 超前地质预报 | 《铁路工程物理勘探规范》（TB 10013-2023） | 探地雷达主机、100MHz天线 | 《铁路隧道超前地质预报技术规程》（Q∕CR 9217-2015） 《铁路工程物理勘探规范》（TB 10013-2023）
153 |  |  |  | 防水板焊缝施工质量 | 《公路工程质量检验评定标准第一册土建工程》 （JTG F80/1-2017） | 隧道防水板焊缝气密性检测仪、钢直尺 | 《公路工程质量检验评定标准第一册土建工程》（JTG F80/1-2017）验收评定规范中的参数
注：1.检测专项仅可填住建部规定的9个专项，不可新增检测专项； 2.检测项目可以新增