## Sheet1
《新疆维吾尔自治区建设工程质量检测机构资质新增可选检测项目、参数清单》（2026版）
序号 | 检测专项 | 检测项目 | 项目细类 | 参数类型 | 检测参数 | 参考标准 | 参考仪器设备
1 | 建筑材料及构配件 | 水泥 | / | 可选 | 细度 | 《水泥细度检验方法 筛析法》（GB/T 1345-2005） | 负压筛析仪、天平、45μm方孔筛和80μm方孔筛
2 |  |  |  | 可选 | 比表面积 | 《水泥比表面积测定方法 勃氏法》（GB/T 8074-2008） | 天平、烘箱、比表面积测定仪、秒表
3 |  |  |  | 可选 | 密度 | 《水泥密度测定方法》（GB/T 208-2014） | 0.9mm方孔筛、李氏瓶、恒温水槽、天平、温度计
4 |  |  |  | 可选 | 烧失量 | 《水泥化学分析方法》（GB/T 176-2025） | 高温炉、分析天平、瓷坩埚
5 |  |  |  | 可选 | 标准稠度用水量 | 《水泥标准稠度用水量、凝结时间与安定性检验方法》（GB/T 1346-2024） | 天平、净浆搅拌机、水泥标准稠度凝结时间测定仪
6 |  |  |  | 可选 | 胶砂流动度 | 《水泥胶砂流动度测定方法》（GB/T 2419-2005） | 胶砂流动度测定仪、水泥胶砂搅拌机、试模、天平、卡尺
7 |  |  |  | 可选 | 水泥中水溶性铬（Ⅵ） | 《水泥中水溶性铬（Ⅵ）的限量及测定方法》（GB 31893-2015） | 分光光度计或光电比色计、分析天平、容量瓶、移液管、pH计、干燥箱、水泥胶砂搅拌机、过滤装置
8 |  |  |  | 可选 | 氧化钙含量 | 《水泥化学分析方法》（GB/T 176-2025） | 分析天平、高温炉、滴定装置、加热设备、容量瓶、玻璃器皿、其他辅助工具
9 |  |  |  | 可选 | 游离氧化钙 |  | 分析天平、游离氧化钙测定装置、锥形瓶、滴定装置、方孔筛
10 |  |  |  | 可选 | 不溶物 |  | 分析天平、烧杯、加热设备、量筒、移液管、高温炉、干燥器、瓷坩埚、滤纸
11 |  |  |  | 可选 | 抗硫酸盐性（14d线膨胀率） | 《水泥抗硫酸盐侵蚀试验方法》（GB/T 749-2008） | 胶砂搅拌机、比长仪、天平
12 |  | 钢筋（含焊接与机械连接） | / | 可选 | 抗剪力 | 《钢筋混凝土用钢筋焊接网 试验方法》（GB/T 33365-2016） 《金属材料 拉伸试验 第1部分：室温试验方法》（GB/T 228.1-2021） | 拉力试验机、钢筋弯曲试验机
13 |  |  |  | 可选 | 反复弯曲（反复弯曲次数） | 《金属材料 线材 反复弯曲试验方法》（GB∕T 238-2013） | 弯曲试验机
14 |  |  |  | 可选 | 塑性延伸强度 | 《预应力混凝土用钢材试验方法》（GB∕T 21839-2019） | 万能材料试验机
15 |  |  |  | 可选 | 抗拉强度实测值与屈服强度实测值的比值 | 《钢筋混凝土用钢材试验方法》（GB/T 28900-2022） 《金属材料 拉伸试验 第1部分：室温试验方法》（GB/T 228.1-2021） | 万能试验机
16 |  |  |  | 可选 | 屈服强度实测值与屈服强度标准值的比值
17 |  | 骨料、集料 | 细骨料 | 可选 | 细度模数 | 《普通混凝土用砂、石质量及检验方法标准》（JGJ 52-2006） 《建设用砂》（GB/T 14684-2022） | 天平、试验筛、容量筒、烘箱
18 |  |  |  | 可选 | 堆积密度（松散堆积密度）
19 |  |  |  | 可选 | 紧密密度
20 |  |  |  | 可选 | 云母含量 |  | 试验筛、放大镜钢针、天平、烘箱
21 |  |  |  | 可选 | 含水率 |  | 电子天平
22 |  |  |  | 可选 | 空隙率 |  | 天平、试验筛、容量筒、烘箱
23 |  |  |  | 可选 | 片状颗粒含量 |  | 烘箱、天平、试验筛、条形孔筛
24 |  |  | 粗骨料 | 可选 | 岩石抗压强度 | 《普通混凝土用砂、石质量及检验方法标准》（JGJ 52-2006） 《建设用卵石、碎石》（GB/T 14685-2022） | 压力试验机、钻石机或石材切割机、岩石磨光机、游标卡尺、角度尺等
25 |  |  |  | 可选 | 紧密密度 |  | 电子记重秤、容量筒、烘箱
26 |  |  |  | 可选 | 硫化物及硫酸盐含量 |  | 天平、高温炉
27 |  |  |  | 可选 | 含水率 |  | 电子记重秤、烘箱
28 |  |  |  | 可选 | 有机物含量 |  | 电子天平、烧杯
29 |  |  |  | 可选 | 吸水率 |  | 烘箱、天平、试验筛、容器、浅盘、毛巾、刷子等
30 |  | 砖、砌块、瓦、墙板 | / | 可选 | 孔洞结构及孔洞率 | 《砌墙砖试验方法》（GB/T 2542-2012） | 台秤、水池或水箱或水桶、吊架、砖用卡尺
31 |  |  |  | 可选 | 干燥收缩值 | 《混凝土砌块和砖试验方法》（GB/T 4111-2013） | 手持应变仪、恒温恒湿箱或电热鼓风干燥箱、水池或水箱、测长头、台钻或麻花钻
32 |  |  |  | 可选 | 含水率 | 《蒸压加气混凝土性能试验方法》（GB/T 11969-2020） 《玻璃纤维增强水泥轻质多孔隔墙条板》（GB/T 19631-2005） 《灰渣混凝土空心隔墙板》（GB/T 23449-2009） | 电热鼓风干燥箱、天平、电子秤
33 |  |  |  | 可选 | 当量导热系数 | 《自保温混凝土复合砌块》（JG/T 407-2013） 《绝热 稳态传热性质的测定 标定和防护热箱法》（GB/T 13475-2008） | 防护热箱法装置
34 |  | 混凝土及拌合用水 | 混凝土 | 可选 | 泌水率 | 《普通混凝土拌合物性能试验方法标准》（GB/T 50080-2016） | 容量筒、量筒、捣棒、电子天平
35 |  |  |  | 可选 | 维勃稠度 | 《普通混凝土拌合物性能试验方法标准》（GB/T 50080-2016） | 秒表、维勃稠度仪、坍落度筒、捣棒
36 |  |  |  | 可选 | 早期抗裂性能 | 《混凝土长期性能和耐久性能试验方法标准》（GB/T 50082-2024） | 早期抗裂试模、风速控制装置、环境温湿度控制设备、裂缝观测设备、成型与振捣工具、脱模器、撬棍等
37 |  |  |  | 可选 | 收缩 |  | 接触式收缩仪、非接触式收缩仪、标准试模、成型与振捣工具、环境温湿度控制设备、位移测量装置、计时与记录设备、脱模器、撬棍等
38 |  |  |  | 可选 | 碳化 |  | 天平、混凝土碳化试验箱、标准试模、试件密封与处理工具、碳化深度测量工具、成型与养护设备、CO2气源与控制系统、计时与记录设备、脱模器、撬棍等
39 |  |  |  | 可选 | 钢筋锈蚀 |  | 分析天平、标准试模、钢筋定位装置、标准养护室、恒温恒湿箱/环境舱、成型与振捣工具、钢筋处理工具、试件破型工具、数据采集与记录设备、钢筋锈蚀电位测量仪等
40 |  |  |  | 可选 | 压力泌水率 | 《普通混凝土拌合物性能试验方法标准》（GB/T 50080-2016） | SJD60型强制式单卧轴混凝土搅拌机、混凝土压力泌水仪
41 |  |  |  | 可选 | 拌合物均匀性 | 《普通混凝土拌合物性能试验方法标准》（GB/T 50080-2016） | SJD60型强制式单卧轴混凝土搅拌机、容量筒、电子天平、振动台、方孔筛
42 |  |  |  | 可选 | 拌合物温度 |  | 温度测试仪、容量筒、振动台
43 |  |  |  | 可选 | 抗氯离子渗透性能（RCM法、电通量法） | 《混凝土耐久性检验评定标准》（JGJ/T 193-2009） 《混凝土长期性能和耐久性能试验方法标准》（GB/T 50082-2024） | 全自动真空饱盐饱水机、混凝土氯离子电通量测定仪、混凝土氯离子扩散系数测定仪游标卡尺、钢板尺
44 |  |  |  | 可选 | 抗硫酸盐侵蚀 | 《混凝土长期性能和耐久性能试验方法标准》（GB/T 50082-2024） | 全自动混凝土硫酸盐干湿循环试验箱、压力试验机、电热鼓风干燥箱
45 |  |  |  | 可选 | 等效弯曲韧性 | 《高延性混凝土加固技术标准》（XJJ 135-2021） | 强制式单卧轴混凝土搅拌机、微机控制恒加载抗折抗压试验机
46 |  |  |  | 可选 | 等效弯曲强度 |  | 强制式单卧轴混凝土搅拌机、微机控制恒加载抗折抗压试验机
47 |  |  |  | 可选 | 坍落扩展度 | 《自密实混凝土应用技术规程》（JGJ/T 283-2012） | 坍落度筒、钢板尺
48 |  |  |  | 可选 | 透水系数 | 《透水水泥混凝土路面技术规程（2023年版）》（CJJ/T 135-2009） | 透水混凝土透水系数装置仪、全自动真空饱盐饱水机、钢板尺、秒表、量筒、温度计
49 |  |  |  | 可选 | 水泥凝结时间差 | 《水泥标准稠度用水量、凝结时间与安定性检验方法》（GB/T 1346-2024） | 电子天平、水泥净浆搅拌机
50 |  |  |  | 可选 | 水泥胶砂强度比 | 《水泥胶砂强度检验方法(ISO)法》（GB/T 17671-2021） | 电子天平、水泥胶砂搅拌机
51 |  |  |  | 可选 | 碱含量 | 《水泥化学分析方法》（GB/T 176-2025） | 火焰光度计、分析天平、铂皿、容量瓶、移液管、电热板、快速滤纸
52 |  | 混凝土外加剂 | / | 可选 | 抗蚀系数 | 《混凝土抗侵蚀防腐剂》（JC/T1011-2021） 《水泥抗硫酸盐侵蚀试验方法》（GB/T 749-2008） 《膨胀水泥膨胀率试验方法》（JC/T 313-2009） | 电子天平、水泥胶砂搅拌机
53 |  |  |  | 可选 | 膨胀率
54 |  |  |  | 可选 | 净浆凝结时间 | 《喷射混凝土用速凝剂》（GB/T 35159-2017） 《水泥标准稠度用水量、凝结时间与安定性检验方法》（GB/T 1346-2024） 《水泥胶砂强度检验方法（ISO）法》（GB/T 17671-2021） | 天平、塑料注射器、秒表、凝结时间测定仪、净浆搅拌机
55 |  |  |  | 可选 | 砂浆强度 |  | 天平、塑料注射器、秒表、行星式水泥胶砂搅拌机、水泥胶砂振动台、压力机
|  |  |  | 可选 | 盐水溶液中防锈性能 | 《钢筋阻锈剂应用技术规程》（JGJ/T 192-2009） | 钢筋试件或碳钢标准腐蚀片、玻璃磨口瓶
56 |  |  |  | 可选 | 电化学综合防锈性能 | 《钢筋阻锈剂应用技术规程》（JGJ/T 192-2010） | 钢筋试件、钢筋锈蚀测量仪、烘箱、天平、胶砂搅拌机
57 |  | 混凝土掺合料 | / | 可选 | 二氧化硅、三氧化二铝、三氧化二铁总质量分数 | 《水泥化学分析方法》（GB/T 176-2025） | 分析天平、高温炉、银坩埚、电炉、容量瓶、移液管、塑料烧杯、中速滤纸、滴定装置
58 |  |  |  | 可选 | 碱含量 | 《水泥化学分析方法》（GB/T 176-2025） 《用于水泥和混凝土中的粉煤灰》（GB/T 1596-2017） | 火焰光度计、分析天平、铂皿、容量瓶、移液管、电热板、快速滤纸
59 |  |  |  | 可选 | 密度 | 《水泥密度测定方法》（GB/T 208-2014） | 恒温水槽、电子天平、李氏瓶
60 |  |  |  | 可选 | 游离氧化钙 | 《水泥化学分析方法》（GB/T 176-2025） | 电子分析天平、高温炉、游离氧化钙测定装置、酸式滴定管
61 |  |  |  | 可选 | 安定性 | 《水泥标准稠度用水量、凝结时间与安定性检验方法》（GB/T 1346-2024） 《用于水泥和混凝土中的粉煤灰》（GB/T 1596-2017） | 电子天平、水泥净浆搅拌机、雷氏夹、沸煮箱
62 |  |  |  | 可选 | 含水量 | 《用于水泥和混凝土中的粉煤灰》（GB/T 1596-2017） | 电子天平、电热鼓风恒温干燥箱
63 |  |  |  | 可选 | 初凝时间比 | 《用于水泥、砂浆和混凝土中的粒化高炉矿渣粉》（GB/T 18046-2017） | 电子天平、水泥胶砂搅拌机、水泥净浆搅拌机
64 |  |  |  | 可选 | 二氧化硅含量 | 《水泥化学分析方法》（GB/T 176-2025） | 电子分析天平、高温炉、铂坩埚、分光光度计
65 |  |  |  | 可选 | 含水率 | 《砂浆与混凝土用硅灰》（GB/T 27690-2023） | 电子天平、电热鼓风恒温干燥箱
66 |  |  |  | 可选 | 烧失量 | 《水泥化学分析方法》（GB/T 176-2025） | 电子分析天平、高温炉、坩埚
67 |  |  |  | 可选 | 细度 | 《水泥细度检验方法筛析法》（GB/T 1345-2005） | 水筛筛析仪、天平、45μm方孔筛
68 |  |  |  | 可选 | 需水量比 | 《高强高性能混凝土用矿物外加剂》（GB/T 18736-2017） 《砂浆和混凝土用硅灰》（GB/T 27690-2023） | 电子天平、水泥胶砂搅拌机
69 |  |  |  | 可选 | 活性指数 | 《砂浆和混凝土用硅灰》（GB/T 27690-2023） 《水泥胶砂强度检验方法（ISO）法》（GB/T 17671-2021） | 电子天平、水泥胶砂搅拌机
70 |  |  |  | 可选 | 抗氯离子渗透性能（28d电通量之比） | 《混凝土长期性能和耐久性能试验方法标准》（GB/T 50082-2024） | 全自动真空饱盐饱水机（真空表）、氯离子电通量测定仪
71 |  |  |  | 可选 | 氯离子含量 | 《水泥化学分析方法》（GB/T 176-2025） | 电子分析天平、高温炉
72 |  |  |  | 可选 | 总碱量 | 《水泥化学分析方法》（GB/T 176-2025） 《砂浆和混凝土用硅灰》（GB/T 27690-2023） | 电子分析天平、高温炉
73 |  |  |  | 可选 | 比表面积 | 《气体吸附BET法测定固态物质比表面积》（GB/T 19587-2017） | 全自动比表面积及孔径分析仪（BET法）、电子天平（精度 0.1 mg 及以上）、真空脱气装置（或仪器自带脱气站）
74 |  | 砂浆 | / | 可选 | 密度（表观密度） | 《建筑砂浆基本性能试验方法标准》（JGJ/T 70-2009） | 容量筒、平、钢制捣棒、砂浆密度测定仪、振动台、秒表、玻璃板、湿布、刮刀/抹刀、木锤、搅拌锅、烧杯等
75 |  |  |  | 可选 | 压力泌水率 | 《预拌砂浆》（GB/T 25181-2019） | 压力泌水仪、秤、钢制捣棒、烧杯
76 |  |  |  | 可选 | 抗冻性 | 《建筑砂浆基本性能试验方法标准》（JGJ/T 70-2009） | 温度计、冷冻箱、融解水槽、压力试验机天平/案秤、试模、湿气养护箱、计时设备
77 |  |  |  | 可选 | 含气量 | 《建筑砂浆基本性能试验方法标准》（JGJ/T 70-2009） | 砂浆含气量测定仪、天平、钢制捣棒、振动台、容量筒、注水器、抹刀/刮刀、温度计、量筒
78 |  |  |  | 可选 | 吸水率 | 《建筑砂浆基本性能试验方法标准》（JGJ/T 70-2010） | 电子天平
79 |  | 土 | / | 可选 | 含水率 | 《土工试验方法标准》（GB/T 50123-2019） | 烘箱、电子天平、电子台秤
80 |  |  |  | 可选 | 颗粒分析 |  | 筛析法（试验筛、天平、台秤、振筛机）
81 |  |  |  | 可选 | 有机质试验 |  | 分析天平、油浴锅、温度计
82 |  |  |  | 可选 | 界限含水率 |  | 液塑限联合测定仪
83 |  |  |  | 可选 | 易溶盐总量 |  | 分析天平、烘箱、水浴锅、蒸发皿、表面皿、移液管、干燥器
84 |  | 防水材料及防水密封材料 | 防水卷材 | 可选 | 剥离强度 | 《自粘聚合物改性沥青防水卷材》（GB 23441-2009） | 拉力试验机
85 |  |  |  | 可选 | 厚度（最小厚度） | 《建筑防水卷材试验方法 第4部分:沥青防水卷材 厚度、单位面积质量》 （GB/T 328.4-2007） 《建筑防水卷材试验方法 第5部分:高分子防水卷材 厚度、单位面积质量 》（GB/T 328.5-2007） 《预铺防水卷材》（GB/T 23457-2025） 《湿铺防水卷材》（GB/T 35467-2017） 《聚氯乙烯（PVC）防水卷材》（GB 12952-2011） 《高分子防水材料 第1部分:片材》（GB/T 18173.1-2012） 《自粘聚合物改性沥青防水卷材》（GB 23441-2009） | 测厚仪
86 |  |  |  | 可选 | 单位面积质量 | 《建筑防水卷材试验方法 第4部分:沥青防水卷材 厚度、单位面积质量》（GB/T 328.4-2007） 《建筑防水卷材试验方法 第5部分:高分子防水卷材 厚度、单位面积质量 》（GB/T 328.5-2007） 《预铺防水卷材》（GB/T 23457-2025） 《湿铺防水卷材》（GB/T 35467-2017） | 电子秤、钢卷尺
87 |  |  |  | 可选 | 复合强度 | 《高分子防水材料 第1部分:片材》（GB/T 18173.1-2012） | 微机控制电子万能试验机
88 |  |  |  | 可选 | 粘接剥离强度 | 《高分子防水材料 第1部分:片材》（GB/T 18173.1-2012） | 微机控制电子万能试验机
89 |  |  |  | 可选 | 耐水性 | 《建筑防水卷材安全和通用技术规范》（GB 45320-2025） | 水箱、天平、温度计
90 |  |  |  | 可选 | 人工气候加速老化 | 《建筑防水卷材安全和通用技术规范》（GB 45320-2025） 《建筑防水材料老化试验方法》（GB/T 18244-2022） | 氙灯日晒老化试验机
91 |  |  |  | 可选 | 燃烧性能 | 《建筑材料及制品燃烧性能分级》（GB 8624-2025） 《建筑防水卷材安全和通用技术规范》（GB 45320-2025） 《建筑材料可燃性试验方法》（GB/T8626-2026） 《屋顶及屋顶覆盖制品外部对火反应试验方法》（GB/T 30735-2014） | 可燃性试验炉、屋面外部对火反应试验装置、电子天平、裁样工具、试样夹、挂杆、计时器、风速仪
92 |  |  | 防水涂料 | 可选 | 延伸性 | 《非固化橡胶沥青防水涂料》（JC/T 2428-2017） | 电子万能试验机、延伸性成型模具、钢直尺
93 |  |  |  | 可选 | 表干时间 | 《建筑防水涂料试验方法》（GB/T 16777-2008） | 电热鼓风干燥箱、计时器、线棒涂布器、天平、铝板
94 |  |  |  | 可选 | 实干时间 |  | 电热鼓风干燥箱、计时器、线棒涂布器、天平、铝板
95 |  |  | 防水密封材料及其他防水材料 | 可选 | 渗油性 | 《湿铺防水卷材》（GB/T 35467-2017） 《自粘聚合物改性沥青防水卷材》（GB 23441-2009） | 滤纸、烘箱、1kg 重物、计时器、裁样工具
96 |  |  |  | 可选 | 持粘性 |  | 持粘性测试仪、标准压辊、标准砝码、计时器、裁样工具
97 |  |  |  | 可选 | 复合强度 | 《高分子增强复合防水片材》（GB/T 26518-2023） | 拉力试验机、复合强度专用拉伸夹具
98 |  | 瓷砖及石材 | / | 可选 | 体积密度 | 《天然石材试验方法 第3部分:吸水率、体积密度、真密度、真气孔率试验》（GB/T 9966.3-2020） | 电子天平、鼓风干燥箱、真空饱和装置、恒温水槽/水箱、干燥器、游标卡尺、秒表、温度计、金属网篮
99 |  |  |  | 可选 | 压缩强度 | 《天然石材试验方法 第1部分:干燥、水饱和、冻融循环后压缩强度试验》 （GB/T 9966.1-2020） | 压力试验机、标准试模/试件加工设备、鼓风干燥箱、真空饱和装置、恒温水槽、冻融循环试验箱、电子天平、游标卡尺、秒表、温度计
100 |  | 塑料及金属管材* | 塑料管材 | 可选 | 环柔性 | 《热塑性塑料管材 环刚度的测定》（GB/T 9647-2015） 《塑料管道系统 热塑性塑料管材 环柔性的测定》（GB/T 39385-2020） | 微机控制环刚度试验机、钢直尺、外径π尺
101 |  |  |  | 可选 | 环刚度 | 《热塑性塑料管材 环刚度的测定》（GB/T 9647-2015） | 微机控制环刚度试验机、钢直尺、管材内径测量仪
102 |  |  | 金属管材 | 可选 | 压扁 | 《金属材料管压扁试验方法》（GB/T 246-2017） | 压力试验机
103 |  | 材料中有害物质* | / | 可选 | 总铅含量 | 《涂料中可溶性有害元素含量的测定》（GB/T 23991-2009） 《建筑防水材料有害物质试验方法》（GB/T 41078-2021） | 原子吸收光谱仪 或电感耦合等离子体原子发射光谱仪、不锈钢金属筛、分析天平、恒温加热搅拌装置、恒温振荡水浴锅、酸度计、水性滤膜、容量瓶、移液管、玻璃板或聚四氟乙烯板
104 |  |  |  | 可选 | 汞 | 《墙体材料中可浸出有害物质的测定方法》（GB/T 39804-2021） 《建筑防水材料有害物质试验方法》（GB/T 41078-2021） | 原子荧光光谱仪（AFS）或电感耦合等离子体质谱仪（ICP-MS）或电感耦合等离子体发射光谱仪（ICP-OES）或石墨炉原子吸收光谱仪（GFAAS）或火焰原子吸收光谱仪（FAAS）、电子天平、破碎设备、研磨设备、方孔筛（孔径 80μm）、磁力搅拌器、 真空过滤装置（配 0.45μm 滤膜）
105 |  |  |  | 可选 | 砷
106 |  |  |  | 可选 | 镉
107 |  |  |  | 可选 | 锰
108 |  |  |  | 可选 | 铬
109 |  |  |  | 可选 | 释放氨含量 | 《混凝土外加剂中释放氨的测试方法》（GB/T 18588-2025） | 分析天平、玻璃蒸馏装置或离子色谱仪、烧杯、容量瓶、移液管、碱式滴定管、微孔滤膜
110 |  |  |  | 可选 | 残留甲醛含量 | 《混凝土外加剂中残留甲醛的测试方法 》（GB/T 31040-2025） | 蒸馏装置、具塞刻度管、容量瓶、分度吸量管、电加热套或水浴锅、分析天平、分光光度计或高效液相色谱仪、超声波提取仪、离心机和微孔有机滤膜
111 |  | 建筑消能减震装置* | 位移相关型阻尼器 | 可选 | 第2刚度 | 《建筑消能阻尼器》（JG/T 209-2012） 《建筑消能减震技术规程》（JGJ 297-2013） | 消能减震装置试验系统
112 |  |  |  | 可选 | 表观剪应变极限值
113 |  |  |  | 可选 | 表观剪切模量
114 |  |  |  | 可选 | 损耗因子
115 |  |  |  | 可选 | 最大承载力 | 《建筑消能阻尼器》（JG/T 209-2012）
116 |  |  |  | 可选 | 屈服位移
117 |  |  |  | 可选 | 滞回曲线
118 |  |  |  | 可选 | 疲劳性能
119 |  |  | 速度相关型阻尼器 | 可选 | 阻尼指数 | 《建筑消能阻尼器》（JG/T 209-2012） 《建筑消能减震技术规程》（JGJ 297-2013） | 消能减震装置试验系统
120 |  |  |  | 可选 | 阻尼系数
121 |  |  |  | 可选 | 疲劳性能
122 |  | 建筑隔震装置* | 叠层橡胶隔震支座 | 可选 | 动摩擦系数 | 《橡胶支座 第5部分：建筑隔震弹性滑板支座》（GB/T 20688.5-2014） | 隔震装置试验系统
123 |  |  |  | 可选 | 初始刚度
124 |  |  |  | 可选 | 极限抗压强度 | 《橡胶支座第4部分:普通橡胶支座》（GB/T 20688.4-2023） | 压剪装置试验系统
125 |  | 加固材料* | / | 可选 | 抗冲击剥离能力 | 《建筑结构加固工程施工质量验收规范》（GB 50550-2010） | 游标卡尺、冲击剥离试验装置
126 |  |  |  | 可选 | 断裂伸长率 | 《树脂浇铸体性能试验方法》（GB/T 2567-2021） | 游标卡尺、微机控制电子万能试验机、引伸计
127 |  |  |  | 可选 | 弯曲强度 |  | 游标卡尺、微机控制电子万能试验机
128 |  |  |  | 可选 | 压缩强度 |  | 游标卡尺、微机控制电子万能试验机
129 |  | 抹灰石膏* | / | 可选 | 抗折强度 | 《抹灰石膏》（GB/T 28627-2023） | 微机控制电子压折一体试验机
130 |  |  |  | 可选 | 抗压强度
131 |  |  |  | 可选 | 凝结时间 |  | 水泥标准稠度及凝结时间测定仪、水泥胶砂流动度测定仪
132 |  |  |  | 可选 | 体积密度 |  | 电热干燥器、电子计重秤
133 |  | 水泥基灌浆材料* | / | 可选 | 细度 | 《水泥基灌浆材料》（JC/T 986-2018） | 试验筛
134 |  |  |  | 可选 | 截锥流动度 | 《水泥基灌浆材料》（JC/T 986-2018） 《水泥基灌浆材料应用技术规范》（GB/T 50448-2015） | 水泥胶砂搅拌机、电子计重秤、钢卷尺
135 |  |  |  | 可选 | 流锥流动度 | 《水泥基灌浆材料应用技术规范》（GB/T 50448-2015）
136 |  |  |  | 可选 | 坍落扩展度 | 《水泥基灌浆材料》（JC/T 986-2018） 《水泥基灌浆材料应用技术规范》（GB/T 50448-2015）
137 |  |  |  | 可选 | 抗压强度 | 《水泥基灌浆材料》（JC/T 986-2018） 《水泥基灌浆材料应用技术规范》（GB/T 50448-2015） 《混凝土物理力学性能试验方法标准》（GB/T 50081-2019） 《水泥胶砂强度检验方法(ISO法)》（GB/T 17671-2021） | 微机控制电子压折一体试验机、水泥试件恒温水养护箱、水泥混凝土标准养护箱
138 |  | 排烟（气）道制品* | / | 可选 | 尺寸偏差 | 《住宅厨房和卫生间排烟（气）道制品》（JG/T 194-2018） | 卷尺、直角尺、塞尺、靠尺、游标卡尺
139 |  |  |  | 可选 | 垂直承载力 |  | 压力试验机、卷尺
140 |  |  |  | 可选 | 耐软物撞击 |  | 10kg砂袋、卷尺
141 |  | 板材* | / | 可选 | 含水率 | 《吸声用穿孔石膏板》（JC/T 803-2007） 《装饰石膏板》（JC/T 799-2016） 《嵌装式装饰石膏板》（JC/T 800-2007） | 电热鼓风干燥箱、电子天平
142 |  |  |  | 可选 | 断裂荷载 |  | 电热鼓风干燥箱、微机控制电子万能试验机/板材抗折机
143 |  |  |  | 可选 | 单位面积重量 | 《装饰石膏板》（JC/T 799-2016） 《嵌装式装饰石膏板》（JC/T 800-2007） | 电热鼓风干燥箱、电子秤、钢直尺（1m）
144 | 主体结构及 装饰装修 | 混凝土结构构件强度、砌体结构构件强度 | / | 可选 | 碳化深度 | 《回弹法检测混凝土抗压强度技术规程》（JGJ/T 23-2011） | 碳化深度测量仪
145 |  | 外观质量及内部缺陷* | / | 可选 | 内部缺陷* | 《超声法检测混凝土缺陷技术规程》（T/CECS 21-2024） | 超声波检测仪
146 |  | 装饰装修工程* | / | 可选 | 附着力（拉开法） | 《建筑防腐蚀工程施工质量验收标准》（GB/T 50224-2018） 《色漆和清漆 拉开法附着力试验》（GB/T 5210-2006） | 弹簧测力计、立柱
147 |  | 建筑隔声性能现场检测* | / | 可选 | 室内噪声级 | 《民用建筑隔声设计规范》（GB 50118-2010） 《声学 建筑和建筑构件隔声测量 第4部分：房间之间空气声隔声的现场测量》（GB/T 19889.4-2005） 《声学 建筑和建筑构件隔声测量 第5部分:外墙构件和外墙空气声隔声的现场测量》（GB/T 19889.5-2006） | 现场声学检测设备、激光测距仪或钢卷尺、温湿度计
148 |  |  |  | 可选 | 隔声性能
149 |  |  |  | 可选 | 混响时间
150 |  |  |  | 可选 | 楼板的计权标准化撞击声压级 | 《声学 建筑和建筑构件隔声测量 第7部分：撞击声隔声的现场测量》（GB/T 19889.7-2022） | 现场声学检测设备、温湿度计、激光测距仪或钢卷尺
151 |  | 建筑防护栏杆* | / | 可选 | 抗水平反复荷载性能 | 《建筑防护栏杆技术标准》（JGJ/T 470-2019） | 吸力装置、专用真空吸盘、护栏力学性能检测仪、位移计、可调式试验支架或反力架
152 |  |  |  | 可选 | 防护栏杆间隙 | 《建筑防护栏杆技术标准》（JGJ/T 470-2019） | 直径30mm钢球、直径110mm钢球、110mm、100mm 圆形通规、游标卡尺、钢直尺
153 |  | 加固工程现场检测* | / | 可选 | 粘结材料粘合加固材与基材的正拉粘结强度 | 《建筑结构加固工程施工质量验收规范》（GB 50550-2010） | 高精度铆钉拉拔仪、游标卡尺、钢直尺
154 | 钢结构 | 钢材及焊接材料 | / | 可选 | 钢材元素含量（钢材化学分析Mn、Cr、Mo、V、Ni、Cu、Si、B） | 《碳素钢和中低合金钢 多元素含量的测定 火花放电原子发射光谱法（常规法）》（GB/T 4336-2016） | 直读光谱仪、切割机或金相切割机、磨样机、游标卡尺、钢直尺
155 |  |  |  | 可选 | 酸蚀试验 | 《钢的低倍组织及缺陷酸蚀检验法》（GB/T 226-2015） | 盐酸、硫酸、硝酸、金相显微镜、酸蚀试验槽、恒温加热装置、鼓风干燥箱、金相切割机、游标卡尺、钢直尺
156 |  | 高强度螺栓及普通紧固件 | / | 可选 | 高强度螺栓终拧质量 | 《钢结构工程施工质量验收标准》（GB 50205-2020） | 预制式数显扭力扳手
157 |  |  |  | 可选 | 保证载荷 | 《紧固件机械性能 螺栓、螺钉和螺柱》（GB/T 3098.1-2010） 《钢结构用扭剪型高强度螺栓连接副》（GB/T 3632-2008） 《钢结构用高强度大六角头螺栓连接副》（GB/T 1231-2024） 《紧固件机械性能螺母》（GB/T 3098.2-2015） | 电子万能拉力试验机、夹具、电子秒表、数显卡尺、钢板尺
158 |  |  |  | 可选 | 螺栓楔负载 | 《紧固件机械性能 螺栓、螺钉和螺柱》（GB/T 3098.1-2010） 《钢结构用扭剪型高强度螺栓连接副》（GB/T 3632-2008） 《钢结构用高强度大六角头螺栓连接副》（GB/T 1231-2024） 《钢网架螺栓球节点用高强度螺栓》（GB/T 16939-2016） | 电子万能拉力试验机、夹具、螺纹塞规/环规、洛氏硬度计、螺纹塞规/环规、放大镜
159 |  |  |  | 可选 | 吸收能量 | 《金属材料夏比摆锤冲击试验方法》（GB/T 229-2020） 《紧固件机械性能 螺栓、螺钉和螺柱》（GB/T 3098.1-2010） | 夏比摆锤冲击试验机、低温箱、缺口观察镜、数显卡尺、电子秒表
160 |  |  |  | 可选 | 断面收缩率 | 《紧固件机械性能 螺栓、螺钉和螺柱》（GB/T 3098.1-2010） | 电子万能拉力试验机、游标卡尺、放大镜
161 |  |  |  | 可选 | 断后收缩率 | 《金属材料拉伸试验 第1部分:室温试验方法》（GB/T 228.1-2021） | 电子万能拉力试验机、数显游标卡尺、放大镜
162 |  |  |  | 可选 | 断后伸长率 | 《紧固件机械性能螺栓、螺钉和螺柱》（GB/T 3098.1-2010） 《钢网架螺栓球节点用高强度螺栓》（GB/T 16939-2016） | 电子万能拉力试验机、数显游标卡尺、放大镜
163 | 地基基础 | 地基及复合地基 | / | 可选 | 湿陷系数 | 《土工试验方法标准》（GB/T 50123-2019） | 固结仪
164 |  |  |  | 可选 | 静力触探 | 《建筑地基检测技术规范》（JGJ 340-2015） | 静力触探仪
165 |  |  |  | 可选 | 多道瞬态面波 |  | 面波仪
166 |  |  |  | 可选 | 超重型圆锥动力触探 |  | 动力触探仪
167 |  |  |  | 可选 | 地基浸水载荷 | 《湿陷性黄土地区建筑标准》（GB 50025-2018） | 载荷仪
168 |  |  |  | 可选 | 复合地基浸水载荷 |  | 载荷仪
169 |  | 桩的承载力 | / | 可选 | 单桩竖向静载荷浸水试验 | 《湿陷性黄土地区建筑标准》（GB 50025-2018） | 载荷仪
170 | 建筑节能 | 保温、绝热材料 | / | 可选 | 质量吸湿率 | 《矿物棉及其制品试验方法》（GB/T 5480-2017） | 天平、电热鼓风干燥箱、调温调湿箱、金属尺、针形厚度计
171 |  |  |  | 可选 | 抗冲击性（抗冲击强度） | 《挤塑聚苯板(XPS)薄抹灰外墙外保温系统材料》（GB/T 30595-2024） 《外墙外保温工程技术标准》（JGJ 144-2019） 《模塑聚苯板薄抹灰外墙外保温系统材料》（GB/T 29906-2013) 《保温装饰板外墙外保温系统材料》（JG/T 287-2013） | 钢球、抗冲击仪
172 |  |  |  | 可选 | 憎水性（率） | 《建筑外墙外保温用岩棉制品》（GB/T 25975-2018） 《绝热材料憎水性试验方法》（GB/T 10299-2011） | 憎水性试验仪、天平、干燥箱、游标卡尺、钢直尺
173 |  |  |  | 可选 | 尺寸稳定性 | 《挤塑聚苯板(XPS)薄抹灰外墙外保温系统材料》（GB/T 30595-2024） 《硬质泡沫塑料 尺寸稳定性试验方法》（GB/T 8811-2008） 《模塑聚苯板薄抹灰外墙外保温系统材料》（GB/T 29906-2013） 《绝热用模塑聚苯乙烯泡沫塑料（EPS）》（GB/T 10801.1-2021） 《建筑外墙外保温用岩棉制品》（GB/T 25975-2018） 《建筑用绝热制品 在指定温度湿度条件下尺寸稳定性的测试方法》 （GB/T 30806-2014） 《热固复合聚苯乙烯泡沫保温板》（JG/T 536-2017） | 恒温箱、量具
174 |  |  |  | 可选 | 抗折破坏荷载 | 《玻璃纤维增强水泥轻质多孔隔墙条板》（GB/T 19631-2005） | 抗折试验机（0-6000）N,最小分度值10N、专用抗折试验夹具、卷尺、游标卡尺
175 |  |  |  | 可选 | 六溴环十二烷 | 《建筑用绝热制品六溴环十二烷的限值》（GB/T 41077-2021） | 气相色谱质谱联用仪或高效液相色谱‑质谱联用仪、电子天平、超声波萃取仪、微波萃取仪、索氏提取器、高速粉碎机、真空旋转蒸发仪
176 |  |  |  | 可选 | 酸度系数 | 《矿物棉及其制品试验方法》（GB/T 5480-2017） 《纤维玻璃化学分析方法》（GB/T 1549-2008） | 原子吸收分光光度计或电感耦合等离子发射光谱仪、可见分光光度计、滴定管、电子天平、电热鼓风干燥箱、高温箱式电阻炉、铂金坩埚
177 |  |  |  | 可选 | 拉伸粘结强度（装饰板、保温砂浆） | 《保温装饰板外墙外保温系统材料》（JG/T 287-2013） | 拉力试验机、游标卡尺或钢直尺、专用拉伸试验夹具
178 |  |  |  | 可选 | 吊挂力 |  | 10kg重物、试验固定支架、专用吊挂力试验工装夹具
179 |  |  |  | 可选 | 干燥收缩值 | 《混凝土砌块和砖试验方法》(GB/T 4111-2013) | 手持应变仪、电热鼓风干燥箱
180 |  |  |  | 可选 | 抗冻性 |  | 建材冻融试验机、微机控制电子万能试验机、水浸槽、电热鼓风干燥箱、电子天平、游标卡尺、钢直尺
181 |  | 粘接材料 | / | 可选 | 可操作时间 | 《模塑聚苯板薄抹灰外墙外保温系统材料》（GB/T 29906-2013） 《建筑保温用挤塑聚苯板系统材料》（GB/T 30595-2024） | 秒表、搅拌器、万能试验机
182 |  |  |  | 可选 | 干燥时间（表干） | 《漆膜、腻子膜干燥时间测定法》（GB/T 1728-2020） | 电子秒表、涂布器或线棒、20g 标准砝码（棉球法）
183 |  |  |  | 可选 | 初期干燥抗裂性 | 《合成树脂乳液砂壁状建筑涂料》（JG/T 24-2018） | 初期干燥抗开裂试验仪、放大镜、风速仪、秒表或计时器
184 |  |  |  | 可选 | 吸水量 | 《建筑外墙用腻子》（JG/T 157-2009） | 电子天平、干燥器、秒表、直尺、电热鼓风干燥箱（试板烘干恒重）
185 |  |  |  | 可选 | 耐碱性 | 《建筑涂料涂层耐碱性的测定》（GB/T 9265-2009） | 恒温水槽、恒温恒湿养护箱、秒表、放大镜、试样悬挂架
186 |  |  |  | 可选 | 耐水性 | 《漆膜耐水性测定法》（GB/T 1733-1993） | 恒温水槽、恒温恒湿养护箱、秒表、放大镜、试样悬挂架
187 |  | 增强加固材料 | / | 可选 | 镀锌层质量（重量法） | 《钢产品镀锌层质量试验方法》（GB/T 1839-2025） | 天平、恒温水浴、电热鼓风干燥箱、游标卡尺、表面积测量仪（异型件表面积测量）、干燥器、计时器
188 |  |  |  | 可选 | 焊点抗拉力 | 《镀锌电焊网》（GB/T 33281-2016） | 拉力试验机、电焊网焊点专用夹具、游标卡尺、钢直尺
189 |  | 保温砂浆 | / | 可选 | 抗冻性 | 《建筑保温砂浆》（GB/T 20473-2021） 《蒸压加气混凝土墙体专用砂浆》（JC/T 890-2017） 《建筑砂浆基本性能试验方法标准》（JGJ/T 70-2009） | 抗冻试验机、行星式砂浆搅拌机、电热鼓风干燥箱、电子天平、压力试验机、游标卡尺、钢直尺
190 |  |  |  | 可选 | 线收缩率 | 《建筑保温砂浆》（GB/T 20473—2021） | 立式砂浆收缩仪、40×40×160mm 收缩试模、恒温恒湿试验箱、行星式砂浆搅拌机、电热鼓风干燥箱、电子天平、游标卡尺、干燥器
191 |  |  |  | 可选 | 抗压强度 | 《蒸压加气混凝土墙体专用砂浆 》（JC/T 890-2017） | 万能材料试验机、行星式砂浆搅拌机、电子天平、游标卡尺
192 |  |  |  | 可选 | 保水率 |  | 砂浆保水率测定仪、行星式砂浆搅拌机、保水率专用圆环试模、天平、烘箱、秒表
193 |  |  |  | 可选 | 拉伸粘结强度 | 《模塑聚苯板薄抹灰外墙外保温系统材料》（GB/T 29906-2013） | 万能材料试验机、游标卡尺、电子天平
194 |  | 建筑外窗 | / | 可选 | 空气声隔声性能 | 《建筑门窗空气声隔声性能分级及检测方法》（GB/T 8485-2008） 《声学 建筑构件隔声的实验室测量 第2部分：空气声隔声测量》 （GB/T 45305.2-2025） | 双混响室（声源室 + 接收室）、建筑门窗空气声隔声性能装置、温湿度计、钢卷尺、游标卡尺
195 |  | 节能工程 | / | 可选 | 基层墙体与胶粘剂的拉伸粘结强度 | 《外墙外保温工程技术标准》（JGJ 144-2019） 《建筑工程饰面砖粘结强度检验标准》（JGJ/T 110-2017） | 粘结强度检测仪、钢直尺分度值应为1mm
196 |  |  |  | 可选 | 系统拉伸粘结强度 |  | 粘结强度检测仪、钢直尺
197 |  |  |  | 可选 | 系统抗冲击性 | 《外墙外保温工程技术标准》（JGJ 144-2019） | 10J钢球质量应为1000g 3J钢球质量应为500g
198 |  |  |  | 可选 | 粘结面积比 | 《建筑节能工程施工质量验收标准》（GB 50411-2019） | 钢卷尺/钢直尺、 透明网格板
199 |  |  |  | 可选 | 外围护结构热工缺陷 | 《居住建筑节能检测标准》（JGJ/T 132-2009） | 红外热像仪、温湿度计、黑球温度传感器或辐射温度测试仪（修正红外测温误差）、风速仪、红外测温仪、钢卷尺或激光测距仪
200 |  |  |  | 可选 | 外围护结构热桥部位内表面温度 |  | 温度自记仪、温湿度自动记录仪、数字风速仪、表面温度传感器、激光测距仪、钢卷尺
201 |  |  |  | 可选 | 外围护结构隔热性能 |  | 温湿度自记仪、可再生能源测试系统、太阳辐射照度计、数字风速仪、激光测距仪、钢卷尺、热流传感器（热流计）、表面温度探头
202 |  |  |  | 可选 | 采光系数 | 《公共场所卫生检验方法第1部分：物理性指标》（GB/T 18204.1-2025） 《采光测量方法》（GB/T 5699-2025） | 照度计、钢卷尺、遮光球（晴天测室外漫射光照度）、数字风速仪、激光测距仪、钢卷尺、水平仪
203 |  |  |  | 可选 | 采光均匀度 | 《采光测量方法》（GB/T 5699-2025） | 照度计、钢卷尺、遮光球（晴天测室外漫射光照度）、数字风速仪、激光测距仪、钢卷尺、水平仪
204 |  |  |  | 可选 | 照度均匀度 | 《采光测量方法》（GB/T 5699-2025） | 照度计、钢卷尺、遮光球（晴天测室外漫射光照度）、数字风速仪、激光测距仪、钢卷尺、水平仪
205 |  |  |  | 可选 | 反射比 | 《采光测量方法》（GB/T 5699-2025） | 亮度计或照度计、标准白板、遮光板、钢卷尺
206 |  |  |  | 可选 | 颜色透射指数 | 《采光测量方法》（GB/T 5699-2025） | 光谱辐射计、D65 标准光源、激光测距仪、遮光球
207 |  |  |  | 可选 | 亮度 | 《采光测量方法》（GB/T 5699-2025） | 亮度计、钢卷尺、标准亮度板或标准白板、遮光板、温湿度计
208 |  |  |  | 可选 | 统一眩光值 | 《照明测量方法》（GB/T 5700-2023） | 眩光分析仪、钢卷尺或测距仪、标准亮度板
209 |  |  |  | 可选 | 色温 | 《照明测量方法》（GB/T 5700-2023） | 光谱频闪彩色照度计、测距仪或卷尺
210 |  |  |  | 可选 | 显色指数 |  | 光谱频闪彩色照度计、卷尺或激光测距仪、温湿度计、暗室或遮光围挡
211 |  |  |  | 可选 | 闪变指数 |  | 闪变仪（频闪分析仪）、卷尺或激光测距仪、温湿度计、暗室或 遮光围挡
212 |  |  |  | 可选 | 频闪效应可视度 |  | 光谱频闪彩色照度计（频闪光谱分析仪（带 SVM 算法））、卷尺或激光测距仪、温湿度计、暗室或遮光围挡
213 |  |  |  | 可选 | 灯具表面亮度 |  | 亮度计、激光测距仪、温湿度计、暗室或遮光围挡
214 |  | 电线电缆 | / | 可选 | 绝缘电阻 | 《电线电缆电性能试验方法 第5部分：绝缘电阻试验》 （GB/T 3048.5-2007） | 绝缘电阻测试仪、恒温水浴箱、计时器、游标卡尺或外径千分尺、干燥箱
215 |  |  |  | 可选 | 导体直径（截面积） | 《裸电线试验方法 第2部分：尺寸测量》 （GB/T 4909.2-2009） | 千分尺、游标卡尺、投影仪或放大镜
216 |  |  |  | 可选 | 绝缘厚度 | 《电缆和光缆绝缘和护套材料通用试验方法 第11部分：通用试验方法 厚度和外形尺寸测量 机械性能试验》（GB/T 2951.11-2008） 《额定电压450/750V及以下聚氯乙烯绝缘电缆 第2部分：试验方法》 （GB/T 5023.2-2008） | 读数显微镜或投影仪
217 | 建筑幕墙 | 建筑装饰用铝单板* | / | 可选 | 膜厚 | 《非磁性导电基体金属上非导电覆盖层 覆盖层厚度测量 振幅敏感涡流法》（GB/T 4957-2025） | 漆膜测厚仪
218 |  |  |  | 可选 | 附着力 | 《色漆和清漆划格试验》（GB/T 9286-2021） | 多刃切割刀具、胶带
219 |  |  |  | 可选 | 耐冲击性 | 《漆膜耐冲击测定法》（GB/T 1732-2020） | 漆膜冲击器
220 |  |  |  | 可选 | 铅笔硬度 | 《色漆和清漆 铅笔法测定漆膜硬度》（GB/T 6739-2022） | 铅笔
221 |  | 干挂石材幕墙用环氧胶粘剂* | / | 可选 | 压剪粘结强度 | 《干挂石材幕墙用环氧胶粘剂》（JC 887-2025） | 万能材料试验机、夹具
222 |  | 非结构承载用石材胶粘剂* | / | 可选 | 压剪粘结强度 | 《非结构承载用石材胶粘剂》（JC/T 989-2016） | 万能材料试验机、夹具
223 | 市政工程材料 | 土、无机结合稳定材料 | / | 可选 | pH值 | 《土工试验方法标准》（GB/T 50123-2019） 《公路土工试验规程》（JTG 3430-2020） | 酸度计
224 |  |  |  | 可选 | 配合比设计 | 《公路工程无机结合料稳定材料试验规程》（JTG 3441—2024） 《城镇道路工程施工与质量验收规范》（CJJ 1-2008） | 电子天平、电热鼓风干燥箱、多功能电动击实仪、路面材料强度试验仪、游标卡尺
225 |  |  |  | 可选 | 延迟时间
226 |  | 土工合成材料 | / | 可选 | 幅宽（幅宽偏差） | 《土工合成材料短纤针刺非织造土工布》（GB/T 17638-2017） 《土工合成材料长丝机纺粘针刺非织造土工布》（GB/T 17639-2023） 《土工合成材料长丝机织土工布》（GB/T 17640-2023） 《土工合成材料非织造布复合土工膜》（GB/T 17642-2025） 《公路工程土工合成材料试验规程》（JTG 3460-2026） | 钢卷尺
227 |  |  |  | 可选 | 等效孔径（干筛法、湿筛法） | 《公路工程土工合成材料试验规程》（JTG 3460-2026） 《土工布及其有关产品 有效孔径的测定 湿筛法》（GB/T 17634-2019） | 振筛机、电子分析天平 筛分设备、烘箱、电子天平、秒表 、滤纸
229 |  | 掺合料（粉煤灰、钢渣） | / | 可选 | 二氧化硅、三氧化二铝、三氧化二铁总质量分数 | 《水泥化学分析方法》（GB/T 176-2025） | 分析天平、高温炉、银坩埚、电炉、容量瓶、移液管、塑料烧杯、中速滤纸、滴定装置
230 |  |  |  | 可选 | 碱含量 | 《水泥化学分析方法》（GB/T 176-2025） 《用于水泥和混凝土中的粉煤灰》（GB/T 1596-2017） | 火焰光度计、分析天平、铂皿、容量瓶、移液管、电热板、快速滤纸
231 |  |  |  | 可选 | 密度 | 《水泥密度测定方法》（GB/T 208-2014） | 恒温水槽、电子天平
232 |  |  |  | 可选 | 游离氧化钙 | 《水泥化学分析方法》（GB/T 176-2025） | 电子分析天平、高温炉
233 |  |  |  | 可选 | 安定性 | 《水泥标准稠度用水量、凝结时间与安定性检验方法》（GB/T 1346-2024） 《用于水泥和混凝土中的粉煤灰》（GB/T 1596-2017） | 电子天平、水泥净浆搅拌机
234 |  |  |  | 可选 | 含水量 | 《用于水泥和混凝土中的粉煤灰》（GB/T 1596-2017） | 电子天平、电热鼓风恒温干燥箱
235 |  |  |  | 可选 | 初凝时间比 | 《用于水泥、砂浆和混凝土中的粒化高炉矿渣粉》（GB/T 18046-2017） | 电子天平、水泥胶砂搅拌机、水泥净浆搅拌机
236 |  | 沥青及乳化沥青 | / | 可选 | 储存稳定性 | 《公路工程沥青及沥青混合料试验规程》（JTG 3410-2025） | 乳化沥青存储稳定性试验器
237 |  |  |  | 可选 | 黏韧性 |  | 烘箱、黏韧性测定仪
238 |  | 沥青混合料用粗集料、细集料、矿粉、木质纤维素 | 粗集料 | 可选 | 毛体积相对密度 | 《公路工程集料试验规程》（JTG 3432-2024） | 浸水天平、烘箱、标准筛
239 |  |  | 细集料 | 可选 | 毛体积相对密度 |  | 天平、烘箱、容量瓶
240 |  |  | 木质素纤维 | 可选 | 耐热性（质量损失） | 《沥青路面用纤维》（JT/T 533-2020） | 烘箱、电子天平
241 |  |  |  | 可选 | 木质纤维含量 |  | 纤维图像分析仪
242 |  |  |  | 可选 | 密度 |  | 电子天平、比重瓶
243 |  | 沥青混合料 | / | 可选 | 理论最大相对密度 | 《公路工程沥青及沥青混合料试验规程》（JTG 3410-2025） | 最大理论相对密度仪、烘箱、天平、标准恒温水浴
244 |  |  |  | 可选 | 浸水稳定度比 |  | 烘箱、稳定度试验仪
245 |  |  |  | 可选 | 空隙率 |  | 浸水天平、烘箱
246 |  |  |  | 可选 | 矿料间隙率 |  | 浸水天平、烘箱
247 |  |  |  | 可选 | 饱和度 |  | 浸水天平、烘箱
248 |  |  |  | 可选 | 谢伦堡沥青析漏 |  | 拌和机、烘箱
249 |  |  |  | 可选 | 肯塔堡飞散 |  | 马歇尔电动击实仪、洛杉矶磨耗试验机、恒温水槽、烘箱、天平
250 |  |  |  | 可选 | 弯拉强度 |  | 万能材料试验机、LVDT位移传感器、恒温水槽、天平
251 |  |  |  | 可选 | 渗水系数 |  | 路面渗水仪
252 |  | 水泥 | / | 可选 | 细度 | 《水泥细度检验方法 筛析法》（GB/T 1345-2005） | 负压筛析仪、天平
253 |  |  |  | 可选 | 比表面积 | 《水泥比表面积测定方法 勃氏法》（GB/T 8074-2008） | 天平、烘箱、比表面积测定仪、秒表
254 |  |  |  | 可选 | 密度 | 《水泥密度测定方法》（GB/T 208-2014） | 0.9mm方孔筛、李氏瓶、恒温水槽、天平、温度计
255 |  |  |  | 可选 | 烧失量 | 《水泥化学分析方法》（GB/T 176-2025） | 高温炉、分析天平、瓷坩埚
256 |  |  |  | 可选 | 标准稠度用水量 | 《水泥标准稠度用水量、凝结时间与安定性检验方法》（GB/T 1346-2024） | 天平、净浆搅拌机、水泥标准稠度凝结时间测定仪
257 |  |  |  | 可选 | 胶砂流动度 | 《水泥胶砂流动度测定方法》（GB/T 2419-2005） | 胶砂流动度测定仪、水泥胶砂搅拌机、试模、天平、卡尺
258 |  |  |  | 可选 | 水泥中水溶性铬（Ⅵ） | 《水泥中水溶性铬（Ⅵ）的限量及测定方法》（GB 31893-2015） | 分光光度计（GB175-2023水泥标准变化后重要检测项目）
259 |  |  |  | 可选 | 氧化钙含量 | 《水泥化学分析方法》（GB/T 176-2025） | 分析天平、高温炉、滴定装置、加热设备、容量瓶、玻璃器皿、其他辅助工具
260 |  |  |  | 可选 | 游离氧化钙 |  | 分析天平、游离氧化钙测定装置、锥形瓶、滴定装置
261 |  |  |  | 可选 | 不溶物 |  | 分析天平、烧杯、加热设备、量筒、移液管、高温炉、干燥器、瓷坩埚、滤纸
262 |  |  |  | 可选 | 抗硫酸盐性（14d线膨胀率） | 《水泥抗硫酸盐侵蚀试验方法》（GB/T 749-2008） | 胶砂搅拌机、比长仪、天平
263 |  | 骨料、集料 | 细骨料 | 可选 | 空隙率 | 《公路工程集料试验规程》（JTG 3432-2024） 《普通混凝土用砂、石质量及检验方法标准》（JGJ 52-2006） 《建设用砂》（GB/T 14684-2022） | 天平、容量筒、烘箱
264 |  |  |  | 可选 | 堆积密度 |  | 天平、容量筒、烘箱
265 |  |  |  | 可选 | 表观相对密度 |  | 恒温水槽、李氏比重瓶
266 |  |  | 粗骨料 | 可选 | 吸水率 | 《建设用卵石、碎石》（GB/T 14685-2022） 《公路工程集料试验规程》（JTG 3432-2024） 《普通混凝土用砂、石质量及检验方法标准》（JGJ 52-2006） | 烘箱、天平、试验筛
267 |  |  |  | 可选 | 有机物 |  | 天平、量筒、玻璃色标、高温电炉
268 |  |  |  | 可选 | 含水率 |  | 烘箱、天平
269 |  |  |  | 可选 | 硫酸盐和硫化物含量 |  | 烘箱、天平、高温炉
270 |  | 混凝土 | / | 可选 | 压力泌水率 | 《公路工程水泥及水泥混凝土试验规程》（JTG 3420-2020） | 压力泌水仪、秤、钢制捣棒、烧杯
271 |  | 防水材料及防水密封材料 | 防水卷材 | 可选 | 剪切性能 | 《道桥用防水涂料》（JC/T 975-2005） 《丁基橡胶防水密封胶粘带》（JC/T 942-2022） | 压力试验机、夹具、压辊
272 |  |  |  | 可选 | 剥离性能 | 《丁基橡胶防水密封胶粘带》（JC/T 942-2022） | 拉力试验机、压辊、水泥砂浆板、彩钢板、镀铝聚乙烯膜
273 |  |  | 防水密封材料及其他防水材料 | 可选 | 膨润土耐久性 | 《轨道交通工程用天然钠基膨润土防水毯》（GB/T 35470-2017） | 具塞量筒、热老化试验箱、恒温恒湿箱、冻融循环试验箱、紫外线老化试验箱、耐化学腐蚀试验装置、万能材料试验机、渗透系数测定仪、耐静水压测定仪、膨胀指数测定仪、电子天平、厚度仪、游标卡尺、干燥器、标准筛
274 |  | 石材* | / | 可选 | 块体密度 | 《公路工程岩石试验规程》（JTG 3431-2024） | 烘箱、电子天平
275 |  |  |  | 可选 | 含水率 |  | 烘箱、电子天平
276 |  |  |  | 可选 | 单轴抗压强度 |  | 游标卡尺、压力试验机
277 |  |  |  | 可选 | 抗冻性 |  | 冻融试验机、电子天平、游标卡尺
278 |  |  |  | 可选 | 颗粒密度 |  | 烘箱、电子天平、比重瓶
279 |  | 螺栓、锚具夹具及连接器* | / | 可选 | 保证荷载 | 《钢结构用高强度大六角头螺栓连接副》 （GB/T 1231-2024） | 万能材料试验机
280 |  |  |  | 可选 | 楔负载 |  | 万能材料试验机
281 |  | 路面标线涂料* | / | 可选 | 色度性能 | 《路面标线涂料》 JT/T 280-2022 | 色度计
282 |  |  |  | 可选 | 软化点 | 《色漆和清漆用漆基 软化点的测定 第1部分 :环球法》 （GB/T9284.1-2015） | 电热鼓风干燥箱、软化点试验仪
283 |  |  |  | 可选 | 抗压强度 | 《路面标线涂料》（JT/T 280-2022） | 电子万能材料试验机、电热鼓风干燥箱、钢直尺
284 |  |  |  | 可选 | 耐磨性 | 《路面标线涂料》（JT/T 280-2022） 《色漆和清漆 耐磨性的测定 旋转橡胶砂轮法》（GB/T1768-2006） | 磨耗试验仪、天平
285 |  |  |  | 可选 | 预混玻璃珠含量 | 《路面标线涂料》（JT/T 280-2022） | 分析天平、恒温水浴槽、电热鼓风干燥箱
286 | 道路工程 | 地下病害体探测 | / | 可选 | 地下病害体探测 | 《城市地下病害体综合探测与风险评估技术标准》（JGJ/T 437-2018） | 探地雷达综合检测车等
287 |  | 路面表观损坏 | / | 可选 | 路面表观损坏 | 《公路路基路面现场测试规程》（JTG 3450-2019） | 路面病害破损检测系统、钢卷尺、钢直尺
288 |  | 沥青混合料路面 | / | 可选 | 车辙 |  | 激光路面断面测试系统
289 |  |  |  | 可选 | 摩擦系数 | 《公路工程质量检验评定标准 第一册土建工程》（JTG F80/1-2017） 《公路路基路面现场测试规程》（JTG 3450－2019） | 电脑数显摆式摩擦系数测定仪
290 |  |  |  | 可选 | 中线平面偏位 |  | 全站仪、经纬仪、水准仪
291 |  |  |  | 可选 | 平面偏位
292 |  |  |  | 可选 | 纵断高程
293 |  |  |  | 可选 | 宽度
294 |  |  |  | 可选 | 横坡
295 |  | 基层及底基层 | / | 可选 | 洒布量 | 《公路路基路面现场测试规程》（JTG 3450-2019） | 托盘、电子天平
296 |  |  |  | 可选 | 基层芯样完整性 | 《公路路面基层施工技术细则》（JTG/TF20-2015） | 钢直尺
297 |  |  |  | 可选 | 透层油渗透深度 | 《公路路基路面现场测试规程》（JTG 3450-2019） | 钢直尺、混凝土钻孔取芯机
298 |  |  |  | 可选 | 纵断面高程 | 《公路工程质量检验评定标准 第一册土建工程》（JTG F80/1-2017） 《公路路基路面现场测试规程》（JTG 3450－2019） | 全站仪、经纬仪、水准仪
299 |  |  |  | 可选 | 宽度
300 |  |  |  | 可选 | 横坡
301 |  | 土路基 | / | 可选 | 纵断高程 | 《公路工程质量检验评定标准 第一册 土建工程》（JTG F80/1-2017） 《公路路基路面现场测试规程》（ JTG 3450－2019） | 全站仪、经纬仪、水准仪
302 |  |  |  | 可选 | 中线偏位
303 |  |  |  | 可选 | 宽度
304 |  |  |  | 可选 | 平整度
305 |  |  |  | 可选 | 横坡
306 |  |  |  | 可选 | 边坡
307 |  | 水泥混凝土路面* | / | 可选 | 抗弯拉强度 | 《公路工程水泥及水泥混凝土试验规程》（JTG 3420-2020） | 电液式压力试验机、钢直尺、混凝土抗折夹具
308 |  |  |  | 可选 | 相邻板高差 | 《公路工程质量检验评定标准第一册土建工程》（JTG F80/1-2017） | 钢卷尺、钢直尺
309 |  |  |  | 可选 | 横向力系数 | 《公路路基路面现场测试规程》（JTG 3450-2019） | 横向力摩擦系数测试系统
310 |  |  |  | 可选 | 水泥混凝土强度 |  | 数显混凝土回弹仪、碳化深度测量仪；混凝土钻孔取芯机、电液式压力试验机
311 |  |  |  | 可选 | 水泥混凝土路面错台 |  | 3m直尺、楔形塞尺
312 |  |  |  | 可选 | 摩擦系数 | 《公路工程质量检验评定标准 第一册土建工程》（JTG F80/1-2017） 《公路路基路面现场测试规程》（JTG 3450－2019） | 电脑数显摆式摩擦系数测定仪
313 |  |  |  | 可选 | 纵、横缝顺直度 |  | 全站仪、经纬仪、水准仪
314 |  |  |  | 可选 | 中线偏位
315 |  |  |  | 可选 | 宽度
316 |  |  |  | 可选 | 纵断面高程
317 |  |  |  | 可选 | 横坡
318 | 桥梁与地下工程 | 隧道主体结构 | / | 可选 | 超前地质预报 | 《雷达法检测混凝土结构技术标准》（JGJ/T 456-2019） 《公路隧道检测规程》（T/CECS G：J60-2020） 《公路隧道施工技术规范》（JTG/T 3660-2020） | 探地雷达主机、100MHz天线